## Sheet1
北京市工商行政管理局
服装类 商品质量抽查检验不合格商品名单
序号 | 商品名称 | 标称生产企业 | 产地 | 标称商标 | 规格 | 生产日期或批号 | 等级 | 主要不合格项目或主要问题
1 | 背带裤 | 经销商：晟慕（上海）商贸有限公司 | 罗马尼亚 | maje | T38 165/70A | H16PRINCE | 合格品 | 起毛起球
2 | 针织T恤衫 | 经销商：晟慕（上海）商贸有限公司 | 中国-浙江 | CLAUDIE PIERLOT | 3 170/92A | 102T3H16 | 合格品 | 起毛起球
3 | 衬衫 | 经销商：晟慕（上海）商贸有限公司 | 保加利亚 | CLAUDIE PIERLOT | 36 160/84A | 60C1H16 | 合格品 | 纰裂
4 | 连衣裙 | 经销商：百可睿商贸（上海）有限公司 | 乌克兰 | CARVEN（卡纷） | 165/84A 38 | CVP1622001R16 | 合格品 | 起毛起球
5 | 女梭织连身裙 | 代理商：俊思（上海）商业有限公司 | 中国 | CLUB MONACO | 160/84A （2） | CM0022764902G3 | 合格品 | 纰裂
6 | 女针织有领长袖套头毛衣 | 代理商：俊思（上海）商业有限公司 | 中国 | CLUB MONACO | 90cm(M) | CM0063899304G4 | 一等品 | 纤维含量
7 | 男式茄克衫 | 进口商/经销商：爱马仕（上海）商贸有限公司 | 法国 | 爱马仕HERMES | 170/84A | H642400HE0748 | 合格品 | 纤维含量
8 | 连衣裙 | 经销商：爱思卡达商贸（上海）有限公司 | 中国福建厦门 | 爱思卡达 | 34 155/80A | 5020230 | 合格品 | 纤维含量
9 | 羽绒马甲 | 经销商：上海华茂恩逖艾世服饰有限公司 | 中国浙江 | STONES（史东斯） | 170/92A 46 | 314002-51411 | 合格品 | 纤维含量
10 | 女大衣 | 中国总代理：上海奥凯希服装有限公司 | 中国上海 | OLIVER GRANT | XL 175/96A | 999768 FUSH | 一等品 | 耐光色牢度
11 | 赤校军呢A字型大衣 | 制造商：实丽（北京）服饰有限公司 | 北京 | VEGA ZAISHI WANG | S 160/80A | CA01142005 | 合格品 | 纤维含量
12 | 灰色短款羽绒服 | 公司名称：上海木边服装服饰有限公司 | 上海 | HUAJIASTUDIO | 155/80A(S) | HJS16FW019 | 合格品 | 充绒量允许偏差
13 | 连身裙 | 经销商：晟蔷（上海）贸易有限公司 | 美国 | St.John 盛蔷 | 160/84A 04 | K11H081NVBI | 一等品 | 起毛起球
14 | 女式针织衫 | 代理商：芬廸（上海）商业有限公司 | 上海 | FENDI | 38 | FZZ871 9TK F05CM 38 | 一等品 | 纤维含量
15 | 女式背心 | 上下贸易（上海）有限公司 | 上海 | 上下 | S(155/80A) | / | 一等品 | 纰裂
16 | 羽绒服1541Y13 | 生产商：北京聚力创商贸有限公司 | 北京 | LINIS | M （160/84A） | 1541Y13 | 合格证 | 耐光色牢度、充绒量允许偏差
17 | 风衣 | 皑茉都服饰（上海）有限公司 | 上海 | M2.MIDEC | L-170/88A | 162-3901-90 | 一等品 | 纤维含量、起毛起球、纰裂
18 | 外套 | 北京利尚联合服装服饰有限公司 | 北京 | 莫索 | 160/84A（36） | M1641A613 | 一等品 | 产品使用说明，纤维含量
19 | 大衣 | 北京利尚联合服装服饰有限公司 | 北京 | 莫索 | 155/80A（34） | M1641G672 | 合格品 | 产品使用说明、耐水色牢度、耐碱汗渍色牢度
20 | 风衣 | 北京利尚联合服装服饰有限公司 | 北京 | 莫索 | 160/84A（36） | M1641E635 | 一等品 | 产品使用说明、纤维含量、起毛起球
21 | 女大衣 | 北京赛格服装服饰有限公司 | 北京 | 赛靓 | M 160/84A | 16001 | 合格品 | 耐碱汗渍色牢度
22 | 女大衣 | 北京赛格服装服饰有限公司 | 北京 | 赛靓 | XL170/92A | 16053 | 合格品 | 耐碱汗渍色牢度
23 | 休闲裤 | 法国梵蒂士国际服饰（香港）有限公司 中国营销总部：上海溢隆服饰有限公司 | 上海 | FANTISSU | 32 180/84A | FP 781422 | 一等品 | 耐洗色牢度、耐干、湿摩擦色牢度
24 | 衬衫 | 法国梵蒂士国际服饰（香港）有限公司 中国营销总部/制造商：上海溢隆饰有限公司 | 上海 | FANTISSU | 48 170/88A | FHL485741 | 一等品 | 纤维含量
25 | 休闲服 | 福建柒牌集团有限公司 | 福建 | seven | 190/104A（XXXL） | 711K20840 | 合格品 | 耐水色牢度、耐酸、碱汗渍色牢度
26 | 大衣 | 九牧王股份有限公司 | 福建 | JOEONE | 185/104A 54 | JD1651320 | 一等品 | 纤维含量
27 | 羊毛衫 | 九牧王股份有限公司 | 福建 | JOEONE | 170/92A 48 | JY1640250 | 一等品 | 起毛起球
北京市工商行政管理局
服装类 商品质量抽查检验仅标识不合格商品名单
序号 | 商品名称 | 标称生产企业 | 产地 | 标称商标 | 规格 | 生产日期或批号 | 等级 | 主要不合格项目或主要问题
1 | 女装 机织 休闲西服 | 经销商：乔治阿玛尼（上海）商贸有限 公司 | 意大利 | GIORGIO ARMANI | 外：170/80A(38) 内：160/80A | UAG11T FW 16 | 合格品 | 产品使用说明
2 | 女式连衣裙 | 经销商：罗伯图卡维里（北京）商贸有限公司 | 意大利 | 罗伯图卡维里 | 42 170/96A | DQT147 SQX21 | 合格品 | 产品使用说明
3 | 男式牛仔裤 | 经销商：罗伯图卡维里（北京）商贸有限公司 | 意大利 | 罗伯图卡维里 | 30 170/86A | DN204N 2596N | 合格品 | 产品使用说明
4 | 男式长裤 | 经销商：罗伯图卡维里（北京）商贸有限公司 | 意大利 | 罗伯图卡维里 | 48 170/86A | DN201A 2009# | 合格品 | 产品使用说明
5 | 长袖开衫 | 企业名称：法国倪迩麦国际服装有限公司 生产厂家：北京力子格服装有限公司 北京力子格（控股）服装有限公司 | 北京 | 倪迩麦 | 170/88 5 | NCF250919 | 合格品 | 产品使用说明